## Hoja1
|  |  | PLAN DE CONTROL DE CALIDAD DE OBRA | [6 empty] | FECHA: JULIO 2016
CR-027-16-CS DE RENOVACIÓN DE RED EN LA CALLE GUADALAJARA Y OTRAS EN EL T. M. DE VILLAREJO DE SALVANÉS
UDS. OBRA | Medición Proyecto | Ud | Tipo de Control | Extensión Lote | Ud | Ensayo | Normativa técnica de aplicación | Valor para considerar APTO el control/ensayo | PLAN DE ENSAYOS A VALORAR
[9 empty] | Ensayos por lote | Nº de Lotes | Nº de ensayos
RELLENOS LOCALIZADOS | 3441.793 | m3 | Identificación del Material | 750 | m3 | Ensayo de compactación. Proctor Modificado | UNE 103501 | adecuado o seleccionado | 1 | 5 | 5
[6 empty] | Contenido en humedad natural | UNE 103300 | adecuado o seleccionado | 1 | 5 | 5
[6 empty] | Análisis granulométrico de suelos | UNE 103101 | adecuado o seleccionado | 1 | 5 | 5
[6 empty] | Límites de Atterberg | UNE 103103/UNE 103104 | adecuado o seleccionado | 1 | 5 | 5
[6 empty] | Determinación en laboratorio del índice C.B.R. | UNE 103502 | >= 10 | 1 | 5 | 5
[6 empty] | Contenido de materia orgánica en suelos | UNE 103204 | adecuado o seleccionado | 1 | 5 | 5
[6 empty] | Contenido de sulfatos en suelos | UNE 103202/UNE 103201/NLT-120 | adecuado o seleccionado | 1 | 5 | 5
| 3704 |  | Ejecución | 100 | m | Control de compactación mediante determinación de densidad y humedad in situ | ASTM-D-3017/ASTM 2922, D6938/UNE 103900/UNE 103501 | 93% PM acera 97% PM calzada | 2 | 38 | 76
RELLENOS LOCALIZADOS DE MATERIAL FILTRANTE |  |  | Materiales | 500 | m3 | Análisis granulométrico de suelos | UNE 103101 | Tamaño max.<76 mm cernido tamiz 0,080<5% | 1 |  | 0
[6 empty] | Equivalente de arena | UNE 103109/NLT-113 | >30 | 1 |  | 0
[6 empty] | Resistencia al desgaste de Los Ángeles | NLT-149 | <40 | 1 |  | 0
|  |  |  | 10000 | m3 | Proctor Modificado | UNE 103501 |  | 1 |  | 0
|  |  | Ejecución | 1000 | m3 | Control de compactación mediante determinación de densidad y humedad in situ | ASTM-D-3017/ASTM 2922, D6938/UNE 103900 |  | 2 |  | 0
HORMIGÓN EN MASA | 1168.117 |  | Materiales | 500 | m | Toma de muestras de 5 probetas de hormigón fresco y rotura a compresión i/ asiento cono Abrams | UNE EN 12350/UNE EN 12390 | >= 20 | 3 | 3 | 9
HORMIGÓN ARMADO | 149.69 |  | Materiales | 20 | m3 | Toma de muestras de 5 probetas de hormigón fresco y rotura a compresión i/ asiento cono Abrams | UNE EN 12350/UNE EN 12390 | >= 25 | 3 | 8 | 24
ACERO PARA ARMAR | 2 | Número de diámetros distintos | Materiales | Uno por diámetro empleado |  | Características geométricas de barras de acero corrugado | UNE EN 10080 |  | 2 | 2 | 4
[6 empty] | Doblado simple, doblado-desdoblado | UNE EN ISO 15630 |  | 2 | 2 | 4
[6 empty] | Ensayo de tracción en barras | UNE EN ISO 15630/UNE EN ISO 6892 | >=550 | 2 | 2 | 4
TUBERÍA DE FUNDICIÓN | 3704 | m | Materiales | 4000 | m | Control dimensional de los tubos incluyendo: medidas del espesor de la pared, masa, diámetro interior y diámetro exterior | UNE EN 545 |  | 1 | 1 | 1
[6 empty] | Comprobación de los revestimientos interiores y exteriores del tubo, incluyendo inspección visual y medición de espesores | UNE EN ISO 1463/UNE EN ISO 2808/UNE EN 545 |  | 1 | 1 | 1
[6 empty] | Ensayo de flexión | UNE-EN ISO 148 |  | 1 | 1 | 1
[6 empty] | Dureza Brinell | UNE-EN ISO 6506 |  | 1 | 1 | 1
|  |  | Ejecución | Instalación |  | Ensayo de presión interior | UNE EN 805/Cap. 11 PPTG para tuberías de abastecimiento de agua |  | 1 | 3 | 3 | (*)
|  |  |  | Instalación |  | Ensayo de estanquidad | UNE EN 805/Cap. 11 PPTG para tuberías de abastecimiento de agua |  | 1 | 3 | 3 | (*)
PIEZAS ESPECIALES DE FUNDICIÓN | 58 | Ud | Materiales | 100 | Ud | Control dimensional y masa de las piezas | UNE EN 545 |  | 1 | 1 | 1
[6 empty] | Espesor de galvanizado (en su caso) según UNE 37505/89 | UNE EN 10240:1998 |  | 1 | 1 | 1
[6 empty] | Masa del recubrimiento exterior | UNE EN ISO 1463/UNE EN ISO 2808/UNE EN 545 |  | 1 | 1 | 1
[6 empty] | Uniformidad y espesor del revestimiento interior |  |  | 1 | 1 | 1
[6 empty] | Ensayo de tracción |  | >= 420 N/mm2 | 1 | 1 | 1
[6 empty] | Dureza Brinell | UNE-EN ISO 6506 | <250HB | 1 | 1 | 1
ELEMENTOS DE MANIOBRA Y CONTROL | 49 | Ud | Materiales |  | Ud | CONTROL DOCUMENTAL | PPI fabricante/UNE EN 29104/UNE EN 736/UNE EN 1074/UNE EN 558 |  | - | - | -
MEZCLAS BITUMINOSAS EN CALIENTE | 1224.143 |  | Materiales | 500 | t | Determinación del espesor, densidad aparente de la muestra, cálculo de huecos, contenido de ligante y granulometría | UNE-EN 12697-6, UNE-EN 12697-28, UNE-EN 12697-29 y UNE-EN 12697-8 |  | 3 | 3 | 9
[6 empty] | LA ASISTENCIA TÉCNICA: |  |  | DIRECCIÓN DE OBRA:
[6 empty] | (*) | A definir en programación de obra. Se recomienda un ensayo por polígono o sector renovado